## Sheet1
深圳市诚兴泰电热电器有限公司
|  |  | 物料清单 | [5 empty] | 日期 | 2025-08-16
产品名称 |  | 产品编号 |  |  | 产品规格 |  |  | 版本号 | 数量 | 文件编号 |  | 类型
上加热膜 |  | CXT-010301210 |  |  | 197*113mm 12V 50W |  |  | A |  | CXT-03-1989 |  | 组件
客户代码 |  | 客户料号 | [5 empty] | 状态 |  |  |  | 菲林编号
K000099 |  | 30311.0041 | [5 empty] | 正式使用 |  |  |  | CXT-3200
序号 | 类别 | 物料编码 |  | 物料名称 | 规格型号 | 单位 | 单位 用量 | 计划 用量 | 模具 | 菲林 | 备注 | 类型 | 原料编码
1 | 子件 | JY-000101503 |  | 半生半熟硅胶皮 | 橘黄色 A1V0-0.70 200℃ W:365mm L:240mm<外菲林框凑到5的位数,W+L> T:0.70mm 1.5g/cm³ UL94V-0 两面带保护膜 符合ROHS要求 两面带保护膜不易撕破，要求无卤 | PCS | 0.333333 | 0 |  |  | 底皮1出3
1.1 | 原料 | JY-000101383 |  | 半生半熟硅胶皮 | 橘黄色 A1V0-0.70 200℃ W:365mm <外菲林框凑到5的位数,最长边>T:0.70mm 1.5g/cm³ UL94V-0 两面带保护膜 符合ROHS要求 两面带保护膜不易撕破，要求无卤 | ㎡ | 0.0292 | 0
2 | 子件 | JY-000101504 |  | 半生半熟硅胶皮 | 橘黄色 A1V0-0.70 200℃ W:355mm L:206mm<内菲林框凑到5的位数,有定位孔一侧不用凑> T:0.70mm 1.5g/cm³ UL94V-0 两面带保护膜 符合ROHS要求 两面带保护膜不易撕破，要求无卤 | PCS | 0.333333 | 0 |  |  | 盖皮1出3
2.1 | 原料 | JY-000101385 |  | 半生半熟硅胶皮 | 橘黄色 A1V0-0.70 200℃ W:355mm<内菲林框凑到5的位数,最长边> T:0.70mm 1.5g/cm³ UL94V-0 两面带保护膜 符合ROHS要求 两面带保护膜不易撕破，要求无卤 | ㎡ | 0.024377 | 0
3 | 组件 | FR-B00400978 |  | 发热丝线路成型 | SUS304 0.05T CXT-3200 R2.76-2.88-2.99Ω<±%4> W:360mm L:235mm<外菲林框> 去油污 382C UL94V-0 符合ROHS要求 表面干净无异物，发热丝无翘起、残缺、断线 | PCS | 0.333333 | 0 |  | CXT-3200 | 1出3
3.1 | 原料 | FR-000100082 |  | 不锈钢带 | SUS304 W:360mm<外菲林框长边> T:0.05mm 去油污 382C 符合ROHS要求 无变形、皱褶 | KG | 0.011139 | 0
3.2 | 原料 | JY-001900042 |  | 绿膜 | 120℃ W:358mm<外菲林框长边-2mm> T:0.06mm 粘力150g/㎡ UL94V-0 符合ROHS要求 pet绿膜 | ㎡ | 0.028043 | 0
3.3 | 原料 | WY-A00101379 |  | 委外线路蚀刻委外加工 | 360*235<1出N外菲林框长边>*0.05mm SUS304 CXT-3200 成品尺寸：217*345<1出N发热区含凸出的出线耳>mm | PCS | 0.333333 | 0
4 | 子件 | BJ-552300577 |  | 3M55236双面胶 | 55236 白底红字色 W:220mm L:365mm T:0.14mm ＞100N/100mm 短150℃，长70℃ 符合ROHS要求 应用温度：-20~70℃，要求离型纸双面离型功能 | PCS | 0.333333 | 0 |  |  | 1出3
4.1 | 原料 | BJ-552300257 |  | 3M55236双面胶 | 55236 白底红字色 W:220mm T:0.14mm ＞100N/100mm 短150℃，长70℃ 符合ROHS要求 应用温度：-20~70℃，要求离型纸双面离型功能 | ㎡ | 0.026767 | 0
5 | 原料 | XC-313500644 |  | 硅胶高温线 | 镀锡铜线 UL3135 16AWG 黑色 52芯*0.18mm L:405mm C5.5mm B6.5mm 2000V 200℃ Φ3.05mm 符合RoHS要求 UL 线皮表面须有“UL”认证标识字样，标识清晰 | PCS | 1 | 0
6 | 原料 | XC-313500646 |  | 硅胶高温线 | 镀锡铜线 UL3135 16AWG 红色 52芯*0.18mm L:155mm C5.5mm B6.5mm 2000V 200℃ Φ3.05mm 符合RoHS要求 UL 线皮表面须有“UL”认证标识字样，标识清晰 | PCS | 1 | 0
7 | 原料 | TG-000100724 |  | 玻纤套管 | 白色 Φ4.0mm L:135±1mm 1500V 600℃ 符合RoHS要求 | PCS | 1 | 0
8 | 原料 | TG-000100725 |  | 玻纤套管 | 白色 Φ4.0mm L:393±2mm 1500V 600℃ 符合RoHS要求 | PCS | 1 | 0
9 | 原料 | LJ-000100218 |  | OT-M4端子(无护套) | RNB 1.25-4L 紫铜镀锡 ∅8.0*∅4.3*L15.8*T0.75mm 符合RoHS要求 无绝缘护套，适用线规22-16AWG（0.5-1.5mm²）额定电流：19A | PCS | 1 | 0
10 | 原料 | LJ-000100176 |  | OT-M6端子（无护套） | RNB-2-6S 紫铜镀锡 ø9.5*ø6.4*L16.8*t0.8mm 符合RoHS要求 UL 无绝缘护套，适用线规14-16AWG（1.5-2.5mm²）额定电流：27A | PCS | 1 | 0
11 | 原料 | TG-000200136 |  | 白色热缩号码管- | 白色热缩套管 Φ5.0mm L:25mm -55～125℃ 600V 符合ROHS要求 UL认证 防火阻燃等级：vw-1，要求无卤，收缩比例：2:1，印字内容：﹣ | PCS | 1 | 0 |  |  | 套在380mm引线端子上
12 | 原料 | TG-000200137 |  | 白色热缩号码管+ | 白色热缩套管 Φ5.0mm L:25mm -55～125℃ 600V 符合ROHS要求 UL认证 防火阻燃等级：vw-1，要求无卤，收缩比例：2:1，印字内容：+ | PCS | 1 | 0 |  |  | 套在130mm引线端子上
13 | 原料 | JY-000100528 |  | 半生半熟硅胶皮 | 橘黄色 A1V0-0.75 200℃ W:18mm L:36mm T:0.75mm 1.5g/cm³ UL94V-0 两面带保护膜 符合ROHS要求 两面带保护膜不易撕破，要求无卤 | PCS | 1 | 0
14 | 原料 | FC-001000092 |  | 生胶 | T:1.6mm A1V0-1.6 橘黄色 纯生胶 28*15mm 200℃ 符合ROHS要求 两面带保护膜，膜厚0.1mm | 克 | 0.84 | 0 |  |  | 压包用
15 | 原料 | FC-000400002 |  | 焊锡丝 | 不锈钢-1.8% 线径ø1.0mm 符合ROHS要求 要求无铅 | 克 | 1 | 0
16 | 原料 | FC-000100023 |  | SA-SUS-304M硅胶粘接剂 | 东莞矽桥 SA-SUS-304M 无色至淡黄色透明色 矽烷树脂（特殊矽烷偶联剂） 符合ROHS要求 室温干燥至少30min，最好在120±5℃下干燥15~30min（停放：涂胶后尽早粘接，最好当天完成），保质期：3个月 | 克 | 1.364 | 0 |  |  | 刷发热丝和焊盘用
17 | 原料 | FC-000100024 |  | 双面胶处理剂 | 东莞矽桥 SA-3MF 透明液体色 矽烷树脂（特殊矽烷偶联剂） 符合ROHS要求 用于硅胶背双面胶处理剂，室温干燥10min（停放时间＜8H）.放置2H后即可粘为一体，12H后粘接效果最好，储存：25℃避光阴凉处保存3个月（保质期后需经检验合格，方可使用） | 克 | 2.141333 | 0 |  |  | 背双面胶用
18 | 子件 | FC-000500461 |  | 标签 | 白色 PVC 85*20mm 符合ROHS要求 自带粘性，标签内容：上加热膜 12V 50W 197*113 30311.0041 | PCS | 1 | 0 |  |  | 贴在红色引线上
18.1 | 原料 | FC-000500312 |  | 标签 | 白色 PVC 85*20mm 符合ROHS要求 自带粘性 | PCS | 1 | 0
19 | 原料 | FC-000700071 |  | 离型纸 | 白色 双面离型纸 W:245*80mm 符合ROHS要求 | PCS | 0.333333 | 0
20 | 原料 | BC-000100410 |  | 纸箱 | H=H L:300mm W:250mm H180mm T:6.0mm 加硬 符合ROHS要求 内箱尺寸印在纸箱两端侧唛正中间 | PCS | 0.01 | 0 |  |  | 100PCS/箱
21 | 原料 | BC-000200255 |  | 隔板 | K737K L:290mm W:240mm T:6.0mm 加硬 符合ROHS要求 | PCS | 0.02 | 0 |  |  | 2PCS/箱
质量要求
1、加热膜额定电压：12V，单片额定功率：50W，电阻R2.88Ω±5%(R2.74-3.02Ω);电流4.17A；功率密度：0.227w/cm²； 2、膜片主体截面结构按顺序包含：0.7mm硅胶布、发热体、0.7mm硅胶布、3M55236双面胶;通过高温压合一体成型，总厚度1.59士0.2mm粘合牢靠质保期限内使用不得开裂； 3、膜片表面干净，无凹凸点，无破损,发热体无脏污,焊点背面保证平整，无尖刺凸起； 4、膜片使用温度范围-40℃～150℃,短时间耐温可达180℃； 5、引线规格：UL3135 红、黑色高温硅胶线 16awg#,多芯导体，线皮表面须有“UL”认证标识；套合适白色玻纤套管； 6、耐压性能：AC1500V， 漏电流≤10mA,5s无击穿闪络； 7、绝缘性能：＞100MΩ，@DC 1000V； 8、阻燃特性:UL 94 ™(加热膜绝缘基材)； 9、所有物料符合ROHS要求。
| 制表： | 杨池姣 |  |  | 审核： |  | 批准：